## Tabelle1
Versuchs- Bezeichnung | Gruppe | Schlagzahl-nummer | Zusatzdraht | Grundwerkstoff | Abstand Schweißen zu Synchrotron (x,y,z) [mm] | Thermoelemente | Datum | Kommentare
HA_001 | 1 | 1 | nein | 1.4307 | (-15;0;1) | - | 2021-12-11 | Der eingetragene Parameter ist für eine Einschweißung ohne Zusatzdraht Messung hat nicht gestartet, nur ein Teil der Abkühlkurve, durch manuelles Starten, erfasst
HA_002 | 1 | 2 | nein | 1.4307 | (-15;0;1) | - | 2021-12-11 | Laser lief beim ersten Anlauf nicht, daher gibt es einen zweiten Anlauf HA_002-2
HA_003 | 1 | 3 | nein | 1.4307 | (-100;0;1) | - | 2021-12-11 | Messung lief durch den Winkel der Wegaufnehmer
HA_004 | 1 | 4 | nein | 1.4307 | (-150;0;1) | - | 2021-12-11
HA_005 | 1 | 5 | nein | 1.4307 | (-20;0;4) | - | 2021-12-12
HA_006 | 1 | 6 | nein | 1.4307 | (-150;0;4) | - | 2021-12-12 | ohne Wegaufnehmer
HA_007 | 1 | 7 | nein | 1.4307 | (-20;0;8) | (1,4,8) | 2021-12-12
HA_008 | 1 | 8 | nein | 1.4307 | (-150;0;8) | (1,4,8) | 2021-12-12 | Thermoelement 1 mm und 8 mm gelöst
HA_009 | 1 | 9 | nein | 1.4307 | (-150;0;12) | (4,8) | 2021-12-12
HA_010 | 1 | 10 | nein | 1.4307 | (10;0;1) | (1,4,8) | 2021-12-12
HA_011 | 1 | 11 | nein | 1.4307 | (-50;0;4) | (1,4,8) | 2021-12-12
HA_012 | 1 | 12 | nein | 1.4307 | (-50;0;1) | (1,4) | 2021-12-12
HA_013 | 1 | 13 | nein | 1.4307
HA_014 | 1 | 14 | nein | 1.4307 | (-50;0;8) | (1,4) | 2021-12-12 | Thermoelement 4 mm gelöst
HA_015 | 1 | 15 | nein | 1.4307 | (10;0;4) | (1,4,8) | 2021-12-12 | Thermoelement 1 mm gelöst
HA_016 | 1 | 16 | nein | 1.4307 | (-25;0;1) | (1,4,8) | 2021-12-12 | Thermoelement 4 mm gelöst
HA_017 | 1 | 17 | nein | 1.4307 | (-25;0;4) | (4,8) | 2021-12-12 | Thermoelement 8 mm gelöst
HA_018 | 1 | 18 | nein | 1.4307 | (-25;0;8) | (4,8) | 2021-12-12 | Thermoelement 8 mm gelöst , die Synchroton messung wurde ein bisschen spät gestartet
HA_019 | 1 | 19 | nein | 1.4307 | (-115;0;1) | (4,8) | 2021-12-12
HA_020 | 1 | 20 | nein | 1.4307 | (0;0;12) | (4,8) | 2021-12-12 | beide Thermoelemte haben während des Schweißprozesses nicht aufgenommen
HA_021 | 1 | 21 | nein | 1.4307 | (-15;0;12) | - | 2021-12-12 | Mit neuem Schutzglas geschweißt.
HA_022 | 1 | 22 | nein | 1.4307 | (-25;0;12) | - | 2021-12-12
HA_023 | 1 | 23 | nein | 1.4307 | (-50;0;12) | - | 2021-12-12
HA_024 | 2 | 102 | G3Si1 | 1.4307 | (-50;0;1) | - | 2021-12-12 | Keine Spektrumaufnahme, Shutter waer nicht offen
HA_025 | 2 | 103 | G3Si1 | 1.4307 | (-50;0;2,5) | (4,8) | 2021-12-12
HA_026 | 2 | 104 | G3Si1 | 1.4307 | (-50;0;4) | (4,8) | 2021-12-12
HA_027 | 2 | 105 | G3Si1 | 1.4307 | (-50;0;6) | (4,8) | 2021-12-12 | Messpunkt 6 statt 8 mm, Scanner ausgefallen
HA_028 | 2 | 106 | G3Si1 | 1.4307 | (-50;0;8) | (4,8) | 2021-12-12
HA_029 | 2 | 107 | G3Si1 | 1.4307 | (-50;0;12) | (4,8) | 2021-12-12
HA_030 | 2 | 108 | G3Si1 | 1.4307 | (-25;0;2,5) | (4,8) | 2021-12-12 | Schlitten der Linearache verschoben, Naht nicht gerade
HA_031 | 2 | 109 | G3Si1 | 1.4307 | (-25;0;4) | (4,8) | 2021-12-12 | "Kleiner" Brand (Magnethalterarm des Schutzbleches abgefackelt)
HA_032 | 2 | 110 | G3Si1 | 1.4307 | (-25;0;4) | (4,8) | 2021-12-12
HA_033 | 2 | 111 | G3Si1 | 1.4307 | (-25;0;8) | (4,8) | 2021-12-12 | Wegaufnehmer nicht heruntergefahren
HA_034 | 2 | 112 | G3Si1 | 1.4307 | (-25;0;12) | (4,8) | 2021-12-12
HA_035 | 2 | 113 | G3Si1 | 1.4307 | (-25;0;2,5) | (4,8) | 2021-12-12 | T2 unten nur festgeklebt
HA_036 | 2 | 114 | G3Si1 | 1.4307 | (-150;0;2,5) | (4,8) | 2021-12-12
HA_037 | 2 | 115 | G3Si1 | 1.4307 | (-150;0;4) | (4,8) | 2021-12-12
HA_038 | 2 | 116 | G3Si1 | 1.4307 | (-150;0;8) | (4,8) | 2021-12-12
HA_039 | 2 | 117 | G3Si1 | 1.4307 | (-150;0;12) | (4,8) | 2021-12-13
LAHT_040 | 3 | 259 | nein | S235-HT | (-150;0;12) | (4,8) | 2021-12-13
LAHT_041 | 3 | 260 | nein | S235-HT | (-50;0;12) | (4,8) | 2021-12-13
LAHT_042 | 3 | 258 | nein | S235-HT | (-25;0;12) | (4,8) | 2021-12-13
LAHT_043 | 3 | 257 | nein | S235-HT | (-15;0;12) | (4,8) | 2021-12-13 | T1 abgegangen
LAHT_044 | 3 | 251 | nein | S235-HT | (0;0;12) | (4,8) | 2021-12-13
LAHT_045 | 3 | 253 | nein | S235-HT | (10;0;12) | (4,8) | 2021-12-13
LAHT_046 | 3 | 254 | nein | S235-HT | (10;0;2,5) | (4,8) | 2021-12-13
LAHT_047 | 3 | 252 | nein | S235-HT | (-15;0;2,5) | (4,8) | 2021-12-13
LAHT_048 | 3 | 255 | nein | S235-HT | (-25;0;2,5) | (4,8) | 2021-12-13
LAHT_049 | 3 | 256 | nein | S235-HT | (-150;0;2,5) | (4,8) | 2021-12-13
LAHT_050 | 3 | 261 | nein | S235-HT | (-25;0;4) | (4,8) | 2021-12-13
LAHT_051 | 3 | 262 | nein | S235-HT | (-50;0;4) | (4,8) | 2021-12-13
LAHT_052 | 3 | 263 | nein | S235-HT | (-50,0,2.5) | (4,8) | 2021-12-13 | T2 hat nicht gut aufgebommen
LAHT_053 | 3 | 264 | nein | S235-HT | (-115,0,2.5) | - | 2021-12-13 | Keine Thermoaufnahme. (Anmerkung: Bei Position x-100 ist irgendetwas im Weg, ein Aufnahme ist deswegen nicht möglich.) Schweißnaht gegen Ende nicht ganz mittig
HA_054 | 2 | 118 | G3Si1 | 1.4307 | (-115,0,2.5) | - | 2021-12-13
HA_055 | 2 | 119 | G3Si1 | 1.4307 | (-115,0,4) | - | 2021-12-13 | Schutzblech hat sich beim Schweißen verhäddert --> Loch im Schutzblech
HA_056 | 2 | 120 | G3Si1 | 1.4307 | (-115,0,4) | - | 2021-12-13 | Mit neuem Schutzglas geschweißt.
HA_057 | 2 | 121 | G3Si1 | 1.4307 | (-115,0,8) | - | 2021-12-13 | Keine Wegaufnahme
HA_058 | 2 | 122 | G3Si2 | 1.4307 | (-115,0,12) | - | 2021-12-13
HA_059 | 2 | 123 | G3Si3 | 1.4307 | (-20,0,2.5) | - | 2021-12-13
HA_060 | 2 | 124 | G3Si1 | 1.4307 | (-20,0,4) | (4,8) | 2021-12-13
HA_061 | 2 | 125 | G3Si1 | 1.4307 | (-20,0,8) | (4,8) | 2021-12-13 | ohne schweißzusatz, Naht wiederholen
HA_062 | 2 | 126 | G3Si1 | 1.4307 | (-20,0,8) | (4,8) | 2021-12-13
HA_063 | 2 | 127 | G3Si1 | 1.4307 | (-20,0,12) | (4,8) | 2021-12-13
HA_064 | 4 | 128 | G199 | 1.4307 | (-20,0,12) | (6) | 2021-12-13 | Drahtwechsel auf G199
HA_065 | 4 | 129 | G199 | 1.4307 | (-20,0,8) | (3,6) | 2021-12-13
HA_066 | 4 | 130 | G199 | 1.4307 | (-20,0,4) | (3,8) | 2021-12-13
HA_067 | 4 | 131 | G199 | 1.4307 | (-20,0,2,5) | (2,6) | 2021-12-13
HA_068 | 4 | 132 | G199 | 1.4307 | (-50,0,2,5) | (1,6) | 2021-12-13
HA_069 | 4 | 133 | G199 | 1.4307 | - | (2,6) | 2021-12-13 | Fehler im Skript, kein Röntgenstrahl
HA_070 | 4 | 134 | G199 | 1.4307 | (-50,0,4) | (2,6) | 2021-12-13
HA_071 | 4 | 135 | G199 | 1.4307 | (-50,0,8) | (2,6) | 2021-12-13
HA_072 | 4 | 136 | G199 | 1.4307 | (-50,0,12) | (2,6) | 2021-12-13
HA_073 | 4 | 137 | G199 | 1.4307 | (-150,0,12) | (2,6) | 2021-12-13
HA_074 | 4 | 138 | G199 | 1.4307 | (-115,0,12) | (2,6) | 2021-12-13
HA_075 | 4 | 139 | G199 | 1.4307 | (-115,0,8) | (2,6) | 2021-12-13 | Temp.Mess. 075 doppelt angelegt, jüngere muss gelöscht werden
HA_076 | 4 | 140 | G199 | 1.4307 | (-150,0,8) | (2,6) | 2021-12-13
HA_077 | 4 | 141 | G199 | 1.4307 | (-150,0,8) | (2,6) | 2021-12-13 | WDH von HA_076 // Spritzer auf Schutzglas
HA_078 | 4 | 142 | G199 | 1.4307 | (-150,0,4) | (2,6) | 2021-12-13 | neues Schutzglas, Drahtseele gerissen
HA_079 | 4 | 143 | G199 | 1.4307 | (-150,0,4) | (2,6) | 2021-12-13 | Drahtseele gewechselt, WDH von HA_078
HA_080 | 4 | 144 | G199 | 1.4307 | (-115,0,4) | (2,6) | 2021-12-13
HA_081 | 4 | 145 | G199 | 1.4307 | (-115,0,2.5) | (2,6) | 2021-12-13
HA_082 | 4 | 146 | G199 | 1.4307 | (-150,0,2.5) | (2,6) | 2021-12-13
HA_083 | 1 | 24 | nein | 1.4307 | (-115,0,4) | (2,6) | 2021-12-14
HA_084 | 1 | 25 | nein | 1.4307 | (-115,0,8) | (2,6) | 2021-12-14
HA_085 | 1 | 26 | nein | 1.4307 | (-115,0,8) | (2,6) | 2021-12-14 | Laser lief beim ersten Anlauf nicht, daher gibt es einen zweiten Anlauf // Messung 85, ältere muss gelöscht werden
HA_086 | 1 | 27 | nein | 1.4307 |  | (2,6) | 2021-12-14
LAHT_087 | 3 | 265 | nein | S235-HT | (-20,0,12) | (2,6) | 2021-12-14
LAHT_088 | 3 | 271 | nein | S235-HT | (10,0,20) | (2,6) | 2021-12-14
LAHT_089 | 3 | 266 | nein | S235-HT | (-15,0,20) | (2,6) | 2021-12-14
LAHT_090 | 3 | 268 | nein | S235-HT | (-20,0,20) | (2,6) | 2021-12-14
LAHT_091 | 3 | 269 | nein | S235-HT | (-25,0,20) | (2,6) | 2021-12-14
LAHT_092 | 3 | 270 | nein | S235-HT | (-50,0,20) | (2,6) | 2021-12-14
LAHT_093 | 3 | 272 | nein | S235-HT | (-115,0,20) | (2,6) | 2021-12-14 | Wegaufnehmer nicht heruntergefahren
LAHT_094 | 3 | 267 | nein | S235-HT | (-150,0,20) | (2,6) | 2021-12-14
LAHT_095 | 3 | 273 | nein | S235-HT | (-150,0,8) | (2,6) | 2021-12-14
LAHT_096_ref | 31 | 274 | nein | S235-HT | (-115,0,8) | (2,6) | 2021-12-14 | ohne laser
LAHT_096 | 3 | 274 | nein | S235-HT | (-115,0,8) | (2,6) | 2021-12-14
LAHT_097 | 3 | 275 | nein | S235-HT | (-50,0,8) | (2,6) | 2021-12-14
LAHT_098 | 3 | 276 | nein | S235-HT | (-25,0,8) | (2,6) | 2021-12-14
LAHT_099 | 3 | 277 | nein | S235-HT | (-20,0,8) | (2,6) | 2021-12-14 | scanner war aus
LAHT_100 | 3 | 278 | nein | S235-HT | (-15,0,8) | (2,6) | 2021-12-14
LAHT_101 | 3 | 279 | nein | S235-HT | (10,0,8) | (2,6) | 2021-12-14
HA_102_ref | 11 | 28 | nein | 1.4307 | (10,0,20) | (2,6) | 2021-12-14 | ohne laser
HA_102 | 1 | 28 | nein | 1.4307 | (10,0,20) | (2,6) | 2021-12-14
HA_103 | 1 | 29 | nein | 1.4307 | (-15,0,20) | (2,6) | 2021-12-14 | Thermoelement 2 mm gelöst
HA_104 | 1 | 30 | nein | 1.4307 | (-20,0,20) | (2,6) | 2021-12-14
HA_105 | 1 | 31 | nein | 1.4307 | (-25,0,20) | (2,6) | 2021-12-14 | Thermoelement 2 mm gelöst
HA_106 | 1 | 33 | nein | 1.4307 | (-50,0,20) | - | 2021-12-14 | TC vergessen anzuschließen. Anmerkung: Eine Bohrung für Stifte an Probe mit der Schlagzahl 032 ist zu weit unten und kann nicht eingespannt werden.
HA_107 | 1 | 34 | nein | 1.4307 | (-115,0,20) | (2,6) | 2021-12-14
HA_108 | 1 | 35 | nein | 1.4307 | (-150,0,20) | - | 2021-12-14
HA_109 | 4 | 147 | G199 | 1.4307 | (-25,0,12) | - | 2021-12-14
HA_110 | 4 | 148 | G199 | 1.4307 | (-25,0,8) | - | 2021-12-14
HA_111 | 4 | 149 | G199 | 1.4307 | (-25,0,4) | - | 2021-12-14
HA_112 | 4 | 150 | G199 | 1.4307 | (-25,0,2.5) | - | 2021-12-14
LAHT_113 | 5 | 288 | G199 | S235-HT | (-20,0,2.5) | - | 2021-12-14 | Nahtüberhöhung etwas zu hoch, Änderung der Drahtzuruhr auf 3 m/min. Gleicher Punkt wird nocmal gemessen
LAHT_114 | 5 | 290 | G199 | S235-HT | (-20,0,2.5) | - | 2021-12-14 | Bessere Nahtüberhöhung, wird so genommen
LAHT_115 | 5 | 291 | G199 | S235-HT | (-25,0,2.5) | - | 2021-12-14 | Nahtüberhöhung etwas unregelmäßig gegen Ende
LAHT_116 | 5 | 293 | G199 | S235-HT | (-50,0,2.5) | - | 2021-12-14
LAHT_117 | 5 | 296 | G199 | S235-HT | (-50,0,4) | (2,6) | 2021-12-14
LAHT_118 | 5 | 302 | G199 | S235-HT | (-25,0,4) | (2,6) | 2021-12-14
LAHT_119 | 5 | 304 | G199 | S235-HT | (-20,0,4) | (2,6) | 2021-12-14
LAHT_120 | 5 | 305 | G199 | S235-HT | (-20,0,8) | (2) | 2021-12-14 | Naht in der Probenmitte abgesackt, NV vermutlich zu tief
LAHT_121 | 5 | 306 | G199 | S235-HT | (-25,0,8) | (2,6) | 2021-12-14
LAHT_122 | 5 | 307 | G199 | S235-HT | (-50,0,8) | (2,6) | 2021-12-14 | Sample falsch angelegt, Messung mit Skript ist nicht erfolgt. Temperaturmessungen und Wegaufnehmer haben gemessen
LAHT_123 | 5 | 310 | G199 | S235-HT | (-50,0,8) | (2,6) | 2021-12-14
LA_124 | 6 | 281 | G199 | S235 | (-50,0,8) | (2,6) | 2021-12-14 | Absaugung vergessen einzuschalten, Schutzglas muss getausct werden
LA_125 | 6 | 282 | G199 | S235 | (-50,0,8) | (2,6) | 2021-12-14 | Thermoelement abgefallen vermutl. 2 mm
LA_126 | 6 | 284 | G199 | S235 | (-25,0,8) | (2,6) | 2021-12-14
LA_127 | 6 | 285 | G199 | S235 | (-20,0,8) | (2,6) | 2021-12-14 | -
LA_128 | 6 | 286 | G199 | S235 | (-20,0,4) | (2,6) | 2021-12-14
LA_129 | 6 | 287 | G199 | S235 | (-25,0,4) | (2,6) | 2021-12-14
LA_130 | 6 | 292 | G199 | S235 | (-50,0,4) | (2,6) | 2021-12-14
LA_131 | 6 | 319 | G199 | S235 | (-50,0,2.5) | (2,6) | 2021-12-14 | Messung zu spät gestartet
LA_132 | 6 | 318 | G199 | S235 | (-50,0,2.5) | (2,6) | 2021-12-14 | WDH von LA_131
LA_133 | 6 | 324 | G199 | S235 | (-25,0,2.5) | (2,6) | 2021-12-14 | Wegaufnehmer nicht heruntergefahren
LA_134 | 6 | 317 | G199 | S235 | (-20,0,2.5) | (2,6) | 2021-12-14
LA_135 | 7 | 312 | G3Si3 | S235 | (-20,0,2.5) | (2,6) | 2021-12-14
LA_136 | 7 | 311 | G3Si3 | S235 | (-25,0,2.5) | (2,6) | 2021-12-14 | Einspannung hat sich gelöst (siehe Wegaufnehmer+Video2), -->WDH Versuch LA_145
LA_137 | 7 | 300 | G3Si3 | S235 | (-50,0,2.5) | (2,6) | 2021-12-14
LA_138 | 7 | 299 | G3Si3 | S235 | (-50,0,4) | (2,6) | 2021-12-14
LA_139 | 7 | 298 | G3Si3 | S235 | (-25,0,4) | (2,6) | 2021-12-14 | keine Messung
LA_140 | 7 | 297 | G3Si3 | S235 | (-25,0,4) | (2,6) | 2021-12-14 | WDH LA_139
LA_141 | 7 | 295 | G3Si3 | S235 | (-20,0,4) | (2,6) | 2021-12-14 | Tehermo1 gelöst, mit Klebeband befestigt, Messung nichtOK
LA_142 | 7 | 294 | G3Si3 | S235 | (-20,0,8) | (2,6) | 2021-12-14 | Thermo1 auffällig
LA_143 | 7 | 287 | G3Si3 | S235 | (-25,0,8) | (2,6) | 2021-12-14
LA_144 | 7 | 331 | G3Si3 | S235 | (-50,0,8) | (2,6) | 2021-12-14
LA_145 | 7 | 332 | G3Si3 | S235 | (-25,0,2.5) | (2,6) | 2021-12-14 | WDH von Versuch LA_136
HA_146 | 2 | 37 | G3Si3 | 1.4307 | (-20,0,1) | (2,6) | 2021-12-14 | mit draht ohne Nahtvorbereitung
HA_147 | 1 | 38 | nein | 1.4307 | (-20,0,1) | (2,6) | 2021-12-14
HA_148 | 1 | 39 | nein | 1.4307 | (-15,0,4) | (2,6) | 2021-12-15 | Thermoelement 2 mm gelöst
HA_149 | 1 | 40 | nein | 1.4307 | (-15,0,8) | (2,6) | 2021-12-15
HA_150 | 1 | 51 | nein | 1.4307 | (10,0,8) | (2,6) | 2021-12-15
HA_151 | 1 | 53 | nein | 1.4307 | (10,0,12) | (2,6) | 2021-12-15
HA_152 | 1 | 52 | nein | 1.4307 | (0,0,20) | (2,6) | 2021-12-15
LAHT_153 | 3 | 313 | nein | S235-HT | (0,0,20) | (2,6) | 2021-12-15
LAHT_154 | 3 | 316 | nein | S235-HT | (10,0,4) | (2,6) | 2021-12-15
LAHT_155 | 3 | 320 | nein | S235-HT | (-15,0,4) | (2,6) | 2021-12-15
LAHT_156 | 3 | 315 | nein | S235-HT | (-20,0,4) | (2,6) | 2021-12-15
LAHT_157 | 3 | 326 | nein | S235-HT | (-150,0,4) | (2,6) | 2021-12-15
LAHT_158 | 3 | 327 | nein | S235-HT | (-20,0,2.5) | (2,6) | 2021-12-15 | Thermoelement 2 mm gelöst
LAHT_159_refrence_1-0 | 31 | 280 | nein | S235-HT | (0,0,1) | - | 2021-12-15 | ohne laser
LAHT_159_refrence_2-5 | 31 | 280 | nein | S235-HT | (0,0,2.5) | - | 2021-12-15 | ohne laser
LAHT_159_refrence_4-0 | 31 | 280 | nein | S235-HT | (0,0,4) | - | 2021-12-15 | ohne laser
LAHT_159_refrence_8-0 | 31 | 280 | nein | S235-HT | (0,0,8) | - | 2021-12-15 | ohne laser
LAHT_159_refrence_12-0 | 31 | 280 | nein | S235-HT | (0,0,12) | - | 2021-12-15 | ohne laser
LAHT_159_refrence_20-0 | 31 | 280 | nein | S235-HT | (0,0,20) | - | 2021-12-15 | ohne laser
HA_160_refrence_20-0 | 11 | 54 | nein | 1.4307 | (0,0,20) | - | 2021-12-15 | ohne laser
HA_160_refrence_12-0 | 11 | 54 | nein | 1.4307 | (0,0,12) | - | 2021-12-15 | ohne laser
HA_160_refrence_8-0 | 11 | 54 | nein | 1.4307 | (0,0,8) | - | 2021-12-15 | ohne laser
HA_160_refrence_4-0 | 11 | 54 | nein | 1.4307 | (0,0,4.0) | - | 2021-12-15 | ohne laser
HA_160_refrence_2-5 | 11 | 54 | nein | 1.4307 | (0,0,2.5) | - | 2021-12-15 | ohne laser
HA_160_refrence_1-0 | 11 | 54 | nein | 1.4307 | (0,0,1) | - | 2021-12-15 | ohne laser
LA_161_refrence_1-0 | 61 | 283 | nein | S235 | (0,0,1) | - | 2021-12-15 | ohne laser
LA_161_refrence_2-5 | 61 | 283 | nein | S235 | (0,0,2.5) | - | 2021-12-15 | ohne laser
LA_161_refrence_4-0 | 61 | 283 | nein | S235 | (0,0,4) | - | 2021-12-15 | ohne laser
LA_161_refrence_8-0 | 61 | 283 | nein | S235 | (0,0,8) | - | 2021-12-15 | ohne laser
LA_161_refrence_12-0 | 61 | 283 | nein | S235 | (0,0,12) | - | 2021-12-15 | ohne laser
HA_160_refrence_unclamped_4-0 | 12 | 54 | nein | 1.4307 | (0,0,4.0) | - | 2021-12-15 | ohne laser
HA_160_refrence_unclamped_2-5 | 12 | 54 | nein | 1.4307 | (0,0,2.5) | - | 2021-12-15 | ohne laser
LAHT_159_refrence_unclamped_4-0 | 32 | 280 | nein | S235 | (0,0,2.5) | - | 2021-12-15 | ohne laser

## Tabelle3
Versuchs- Bezeichnung | Gruppe | Schlagzahl-nummer | Zusatzdraht | Grundwerkstoff | Abstand Schweißen zu Synchrotron (x,y,z) [mm] | X | Y | Z | Thermoelemente | Datum | Messdatei | Kommentare
HA_001 | 1 | 1 | nein | 1.4307 | (-15;0;1) | -15 | 0 | 1 | - | 44541 | G:\2021-12-07_Desy_Messdaten\complete\raw\HA_001\experiments\s5kW_oZW.nxs | Der eingetragene Parameter ist für eine Einschweißung ohne Zusatzdraht Messung hat nicht gestartet, nur ein Teil der Abkühlkurve, durch manuelles Starten, erfasst
HA_002 | 1 | 2 | nein | 1.4307 | (-15;0;1) | -15 | 0 | 1 | - | 44541 | G:\2021-12-07_Desy_Messdaten\complete\raw\HA_002-2\experiments\d5kW_oZW.nxs | Laser lief beim ersten Anlauf nicht, daher gibt es einen zweiten Anlauf HA_002-2
HA_004 | 1 | 4 | nein | 1.4307 | (-150;0;1) | -150 | 0 | 1 | - | 44541 | G:\2021-12-07_Desy_Messdaten\complete\raw\HA_004\experiments\d5kW_oZW.nxs
HA_005 | 1 | 5 | nein | 1.4307 | (-20;0;4) | -20 | 0 | 4 | - | 44542 | G:\2021-12-07_Desy_Messdaten\complete\raw\HA_005\experiments\d5kW_oZW.nxs
HA_006 | 1 | 6 | nein | 1.4307 | (-150;0;4) | -150 | 0 | 4 | - | 44542 | G:\2021-12-07_Desy_Messdaten\complete\raw\HA_006\experiments\d5kW_oZW.nxs | ohne Wegaufnehmer
HA_007 | 1 | 7 | nein | 1.4307 | (-20;0;8) | -20 | 0 | 8 | (1,4,8) | 44542 | G:\2021-12-07_Desy_Messdaten\complete\raw\HA_007\experiments\d5kW_oZW.nxs
HA_008 | 1 | 8 | nein | 1.4307 | (-150;0;8) | -150 | 0 | 8 | (1,4,8) | 44542 | G:\2021-12-07_Desy_Messdaten\complete\raw\HA_008\experiments\d5kW_oZW.nxs | Thermoelement 1 mm und 8 mm gelöst
HA_009 | 1 | 9 | nein | 1.4307 | (-150;0;12) | -150 | 0 | 12 | (4,8) | 44542 | G:\2021-12-07_Desy_Messdaten\complete\raw\HA_009\experiments\d5kW_ZW_HA-009.nxs
HA_010 | 1 | 10 | nein | 1.4307 | (10;0;1) | 10 | 0 | 1 | (1,4,8) | 44542 | G:\2021-12-07_Desy_Messdaten\complete\raw\HA_010\experiments\d5kW_oZW.nxs
HA_011 | 1 | 11 | nein | 1.4307 | (-50;0;4) | -50 | 0 | 4 | (1,4,8) | 44542 | G:\2021-12-07_Desy_Messdaten\complete\raw\HA_011\experiments\d5kW_oZW_HA-011.nxs
HA_012 | 1 | 12 | nein | 1.4307 | (-50;0;1) | -50 | 0 | 1 | (1,4) | 44542 | G:\2021-12-07_Desy_Messdaten\complete\raw\HA_012\experiments\d5kW_oZW_HA-012.nxs
HA_014 | 1 | 14 | nein | 1.4307 | (-50;0;8) | -50 | 0 | 8 | (1,4) | 44542 | G:\2021-12-07_Desy_Messdaten\complete\raw\HA_014\experiments\d5kW_oZW_HA-014.nxs | Thermoelement 4 mm gelöst
HA_015 | 1 | 15 | nein | 1.4307 | (10;0;4) | 10 | 0 | 4 | (1,4,8) | 44542 | G:\2021-12-07_Desy_Messdaten\complete\raw\HA_015\experiments\d5kW_oZW_HA-015.nxs | Thermoelement 1 mm gelöst
HA_016 | 1 | 16 | nein | 1.4307 | (-25;0;1) | -25 | 0 | 1 | (1,4,8) | 44542 | G:\2021-12-07_Desy_Messdaten\complete\raw\HA_016\experiments\d5kW_oZW_HA-016.nxs | Thermoelement 4 mm gelöst
HA_017 | 1 | 17 | nein | 1.4307 | (-25;0;4) | -25 | 0 | 4 | (4,8) | 44542 | G:\2021-12-07_Desy_Messdaten\complete\raw\HA_017\experiments\d5kW_oZW_HA-017.nxs | Thermoelement 8 mm gelöst
HA_018 | 1 | 18 | nein | 1.4307 | (-25;0;8) | -25 | 0 | 8 | (4,8) | 44542 | G:\2021-12-07_Desy_Messdaten\complete\raw\HA_018\experiments\d5kW_oZW_HA-018.nxs | Thermoelement 8 mm gelöst , die Synchroton messung wurde ein bisschen spät gestartet
HA_019 | 1 | 19 | nein | 1.4307 | (-115;0;1) | -115 | 0 | 1 | (4,8) | 44542 | G:\2021-12-07_Desy_Messdaten\complete\raw\HA_019\experiments\d5kW_oZW_HA-019.nxs
HA_020 | 1 | 20 | nein | 1.4307 | (0;0;12) | 0 | 0 | 12 | (4,8) | 44542 | G:\2021-12-07_Desy_Messdaten\complete\raw\HA_020\experiments\d5kW_oZW_HA-020.nxs | beide Thermoelemte haben während des Schweißprozesses nicht aufgenommen
HA_021 | 1 | 21 | nein | 1.4307 | (-15;0;12) | -15 | 0 | 12 | - | 44542 | G:\2021-12-07_Desy_Messdaten\complete\raw\HA_021\experiments\d5kW_oZW_HA-021.nxs | Mit neuem Schutzglas geschweißt.
HA_022 | 1 | 22 | nein | 1.4307 | (-25;0;12) | -25 | 0 | 12 | - | 44542 | G:\2021-12-07_Desy_Messdaten\complete\raw\HA_022\experiments\d5kW_oZW_HA-022.nxs
HA_023 | 1 | 23 | nein | 1.4307 | (-50;0;12) | -50 | 0 | 12 | - | 44542 | G:\2021-12-07_Desy_Messdaten\complete\raw\HA_023\experiments\d5kW_oZW_HA-023.nxs
HA_025 | 2 | 103 | G3Si1 | 1.4307 | (-50;0;2,5) | -50 | 0 | 5 | (4,8) | 44542 | G:\2021-12-07_Desy_Messdaten\complete\raw\HA_024\experiments\d5kW_oZW_HA-024.nxs
HA_026 | 2 | 104 | G3Si1 | 1.4307 | (-50;0;4) | -50 | 0 | 4 | (4,8) | 44542 | G:\2021-12-07_Desy_Messdaten\complete\raw\HA_026\experiments\d5kW_oZW_HA-026.nxs
HA_027 | 2 | 105 | G3Si1 | 1.4307 | (-50;0;6) | -50 | 0 | 6 | (4,8) | 44542 | G:\2021-12-07_Desy_Messdaten\complete\raw\HA_027\experiments\d5kW_oZW_HA-027.nxs | Messpunkt 6 statt 8 mm, Scanner ausgefallen
HA_028 | 2 | 106 | G3Si1 | 1.4307 | (-50;0;8) | -50 | 0 | 8 | (4,8) | 44542 | G:\2021-12-07_Desy_Messdaten\complete\raw\HA_028\experiments\d5kW_oZW_HA-028.nxs
HA_029 | 2 | 107 | G3Si1 | 1.4307 | (-50;0;12) | -50 | 0 | 12 | (4,8) | 44542 | G:\2021-12-07_Desy_Messdaten\complete\raw\HA_029\experiments\d5kW_oZW_HA-029.nxs
HA_030 | 2 | 108 | G3Si1 | 1.4307 | (-25;0;2,5) | -25 | 0 | 5 | (4,8) | 44542 | G:\2021-12-07_Desy_Messdaten\complete\raw\HA_030\experiments\d5kW_ZW_HA-030.nxs | Schlitten der Linearache verschoben, Naht nicht gerade
HA_032 | 2 | 110 | G3Si1 | 1.4307 | (-25;0;4) | -25 | 0 | 4 | (4,8) | 44542 | G:\2021-12-07_Desy_Messdaten\complete\raw\HA_032\experiments\d5kW_ZW_HA-032.nxs
HA_033 | 2 | 111 | G3Si1 | 1.4307 | (-25;0;8) | -25 | 0 | 8 | (4,8) | 44542 | G:\2021-12-07_Desy_Messdaten\complete\raw\HA_033\experiments\d5kW_ZW_HA-033.nxs | Wegaufnehmer nicht heruntergefahren
HA_034 | 2 | 112 | G3Si1 | 1.4307 | (-25;0;12) | -25 | 0 | 12 | (4,8) | 44542 | G:\2021-12-07_Desy_Messdaten\complete\raw\HA_034\experiments\d5kW_ZW_HA-034.nxs
HA_035 | 2 | 113 | G3Si1 | 1.4307 | (-25;0;2,5) | -25 | 0 | 2.5 | (4,8) | 44542 | G:\2021-12-07_Desy_Messdaten\complete\raw\HA_035\experiments\d5kW_ZW_HA-035.nxs | T2 unten nur festgeklebt
HA_036 | 2 | 114 | G3Si1 | 1.4307 | (-150;0;2,5) | -150 | 0 | 2.5 | (4,8) | 44542 | G:\2021-12-07_Desy_Messdaten\complete\raw\HA_036\experiments\d5kW_ZW_HA-036.nxs
HA_037 | 2 | 115 | G3Si1 | 1.4307 | (-150;0;4) | -150 | 0 | 4 | (4,8) | 44542 | G:\2021-12-07_Desy_Messdaten\complete\raw\HA_037\experiments\d5kW_ZW_HA-037.nxs
HA_038 | 2 | 116 | G3Si1 | 1.4307 | (-150;0;8) | -150 | 0 | 8 | (4,8) | 44542 | G:\2021-12-07_Desy_Messdaten\complete\raw\HA_038\experiments\d5kW_ZW_HA-038.nxs
HA_039 | 2 | 117 | G3Si1 | 1.4307 | (-150;0;12) | -150 | 0 | 12 | (4,8) | 44543 | G:\2021-12-07_Desy_Messdaten\complete\raw\HA_039\experiments\d5kW_ZW_HA-039.nxs
LAHT_040 | 3 | 259 | nein | S235-HT | (-150;0;12) | -150 | 0 | 12 | (4,8) | 44543 | G:\2021-12-07_Desy_Messdaten\complete\raw\LAHT_040\experiments\d5kW_oZW_LAHT-040.nxs
LAHT_041 | 3 | 260 | nein | S235-HT | (-50;0;12) | -50 | 0 | 12 | (4,8) | 44543 | G:\2021-12-07_Desy_Messdaten\complete\raw\LAHT_041\experiments\d5kW_oZW_LAHT-041.nxs
LAHT_042 | 3 | 258 | nein | S235-HT | (-25;0;12) | -25 | 0 | 12 | (4,8) | 44543 | G:\2021-12-07_Desy_Messdaten\complete\raw\LAHT_042\experiments\d5kW_oZW_LAHT-042.nxs
LAHT_043 | 3 | 257 | nein | S235-HT | (-15;0;12) | -15 | 0 | 12 | (4,8) | 44543 | G:\2021-12-07_Desy_Messdaten\complete\raw\LAHT_043\experiments\d5kW_oZW_LAHT-043.nxs | T1 abgegangen
LAHT_044 | 3 | 251 | nein | S235-HT | (0;0;12) | 0 | 0 | 12 | (4,8) | 44543 | G:\2021-12-07_Desy_Messdaten\complete\raw\LAHT_044\experiments\d5kW_oZW_LAHT-044.nxs
LAHT_045 | 3 | 253 | nein | S235-HT | (10;0;12) | 10 | 0 | 12 | (4,8) | 44543 | G:\2021-12-07_Desy_Messdaten\complete\raw\LAHT_045\experiments\d5kW_oZW_LAHT-045.nxs
LAHT_046 | 3 | 254 | nein | S235-HT | (10;0;2,5) | 10 | 0 | 2.5 | (4,8) | 44543 | G:\2021-12-07_Desy_Messdaten\complete\raw\LAHT_046\experiments\d5kW_oZW_LAHT-046.nxs
LAHT_047 | 3 | 252 | nein | S235-HT | (-15;0;2,5) | -15 | 0 | 2.5 | (4,8) | 44543 | G:\2021-12-07_Desy_Messdaten\complete\raw\LAHT_047\experiments\d5kW_oZW_LAHT-047.nxs
LAHT_048 | 3 | 255 | nein | S235-HT | (-25;0;2,5) | -25 | 0 | 2.5 | (4,8) | 44543 | G:\2021-12-07_Desy_Messdaten\complete\raw\LAHT_048\experiments\d5kW_oZW_LAHT-048.nxs
LAHT_049 | 3 | 256 | nein | S235-HT | (-150;0;2,5) | -150 | 0 | 2.5 | (4,8) | 44543 | G:\2021-12-07_Desy_Messdaten\complete\raw\LAHT_049\experiments\d5kW_oZW_LAHT-049.nxs
LAHT_050 | 3 | 261 | nein | S235-HT | (-25;0;4) | -25 | 0 | 4 | (4,8) | 44543 | G:\2021-12-07_Desy_Messdaten\complete\raw\LAHT_050\experiments\d5kW_oZW_LAHT-050.nxs
LAHT_051 | 3 | 262 | nein | S235-HT | (-50;0;4) | -50 | 0 | 4 | (4,8) | 44543 | G:\2021-12-07_Desy_Messdaten\complete\raw\LAHT_051\experiments\d5kW_oZW_LAHT-051.nxs
LAHT_052 | 3 | 263 | nein | S235-HT | (-50,0,2.5) | -50 | 0 | 2.5 | (4,8) | 44543 | G:\2021-12-07_Desy_Messdaten\complete\raw\LAHT_052\experiments\d5kW_oZW_LAHT-052.nxs | T2 hat nicht gut aufgebommen
LAHT_053 | 3 | 264 | nein | S235-HT | (-115,0,2.5) | -115 | 0 | 2.5 | - | 44543 | G:\2021-12-07_Desy_Messdaten\complete\raw\LAHT_053\experiments\d5kW_oZW_LAHT-053.nxs | Keine Thermoaufnahme. (Anmerkung: Bei Position x-100 ist irgendetwas im Weg, ein Aufnahme ist deswegen nicht möglich.) Schweißnaht gegen Ende nicht ganz mittig
HA_054 | 2 | 118 | G3Si1 | 1.4307 | (-115,0,2.5) | -115 | 0 | 2.5 | - | 44543 | G:\2021-12-07_Desy_Messdaten\complete\raw\HA_054\experiments\d5kW_ZW_HA_054.nxs
HA_056 | 2 | 120 | G3Si1 | 1.4307 | (-115,0,4) | -115 | 0 | 4 | - | 44543 | G:\2021-12-07_Desy_Messdaten\complete\raw\HA_056\experiments\d5kW_ZW_HA_056.nxs | Mit neuem Schutzglas geschweißt.
HA_057 | 2 | 121 | G3Si1 | 1.4307 | (-115,0,8) | -115 | 0 | 8 | - | 44543 | G:\2021-12-07_Desy_Messdaten\complete\raw\HA_057\experiments\d5kW_ZW_HA_057.nxs | Keine Wegaufnahme
HA_058 | 2 | 122 | G3Si2 | 1.4307 | (-115,0,12) | -115 | 0 | 12 | - | 44543 | G:\2021-12-07_Desy_Messdaten\complete\raw\HA_058\experiments\d5kW_ZW_HA_058.nxs
HA_059 | 2 | 123 | G3Si3 | 1.4307 | (-20,0,2.5) | -20 | 0 | 2.5 | - | 44543 | G:\2021-12-07_Desy_Messdaten\complete\raw\HA_059\experiments\d5kW_ZW_HA_059.nxs
HA_060 | 2 | 124 | G3Si1 | 1.4307 | (-20,0,4) | -20 | 0 | 4 | (4,8) | 44543 | G:\2021-12-07_Desy_Messdaten\complete\raw\HA_060\experiments\d5kW_ZW_HA_060.nxs
HA_062 | 2 | 126 | G3Si1 | 1.4307 | (-20,0,8) | -20 | 0 | 8 | (4,8) | 44543 | G:\2021-12-07_Desy_Messdaten\complete\raw\HA_062\experiments\d5kW_ZW_HA_062.nxs
HA_063 | 2 | 127 | G3Si1 | 1.4307 | (-20,0,12) | -20 | 0 | 12 | (4,8) | 44543 | G:\2021-12-07_Desy_Messdaten\complete\raw\HA_063\experiments\d5kW_ZW_HA_063.nxs
HA_064 | 4 | 128 | G199 | 1.4307 | (-20,0,12) | -20 | 0 | 12 | (6) | 44543 | G:\2021-12-07_Desy_Messdaten\complete\raw\HA_064\experiments\d5kW_ZW_HA_064.nxs | Drahtwechsel auf G199
HA_065 | 4 | 129 | G199 | 1.4307 | (-20,0,8) | -20 | 0 | 8 | (3,6) | 44543 | G:\2021-12-07_Desy_Messdaten\complete\raw\HA_065\experiments\d5kW_ZW_HA_065.nxs
HA_066 | 4 | 130 | G199 | 1.4307 | (-20,0,4) | -20 | 0 | 4 | (3,8) | 44543 | G:\2021-12-07_Desy_Messdaten\complete\raw\HA_066\experiments\d5kW_ZW_HA_066.nxs
HA_067 | 4 | 131 | G199 | 1.4307 | (-20,0,2,5) | -20 | 0 | 2.5 | (2,6) | 44543 | G:\2021-12-07_Desy_Messdaten\complete\raw\HA_067\experiments\d5kW_ZW_HA_067.nxs
HA_068 | 4 | 132 | G199 | 1.4307 | (-50,0,2,5) | -50 | 0 | 2.5 | (1,6) | 44543 | G:\2021-12-07_Desy_Messdaten\complete\raw\HA_068\experiments\d5kW_ZW_HA_068.nxs
HA_070 | 4 | 134 | G199 | 1.4307 | (-50,0,4) | -50 | 0 | 4 | (2,6) | 44543 | G:\2021-12-07_Desy_Messdaten\complete\raw\HA_070\experiments\d5kW_ZW_HA_070.nxs
HA_071 | 4 | 135 | G199 | 1.4307 | (-50,0,8) | -50 | 0 | 8 | (2,6) | 44543 | G:\2021-12-07_Desy_Messdaten\complete\raw\HA_071\experiments\d5kW_ZW_HA_071.nxs
HA_072 | 4 | 136 | G199 | 1.4307 | (-50,0,12) | -50 | 0 | 12 | (2,6) | 44543 | G:\2021-12-07_Desy_Messdaten\complete\raw\HA_072\experiments\d5kW_ZW_HA_072.nxs
HA_073 | 4 | 137 | G199 | 1.4307 | (-150,0,12) | -150 | 0 | 12 | (2,6) | 44543 | G:\2021-12-07_Desy_Messdaten\complete\raw\HA_073\experiments\d5kW_ZW_HA_073.nxs
HA_074 | 4 | 138 | G199 | 1.4307 | (-115,0,12) | -115 | 0 | 12 | (2,6) | 44543 | G:\2021-12-07_Desy_Messdaten\complete\raw\HA_074\experiments\d5kW_ZW_HA_074.nxs
HA_075 | 4 | 139 | G199 | 1.4307 | (-115,0,8) | -115 | 0 | 8 | (2,6) | 44543 | G:\2021-12-07_Desy_Messdaten\complete\raw\HA_075\experiments\d5kW_ZW_HA_075.nxs | Temp.Mess. 075 doppelt angelegt, jüngere muss gelöscht werden
HA_077 | 4 | 141 | G199 | 1.4307 | (-150,0,8) | -150 | 0 | 8 | (2,6) | 44543 | G:\2021-12-07_Desy_Messdaten\complete\raw\HA_077\experiments\d5kW_ZW_HA_077.nxs | WDH von HA_076 // Spritzer auf Schutzglas
HA_079 | 4 | 143 | G199 | 1.4307 | (-150,0,4) | -150 | 0 | 4 | (2,6) | 44543 | G:\2021-12-07_Desy_Messdaten\complete\raw\HA_079\experiments\d5kW_ZW_HA_079.nxs | Drahtseele gewechselt, WDH von HA_078
HA_080 | 4 | 144 | G199 | 1.4307 | (-115,0,4) | -115 | 0 | 4 | (2,6) | 44543 | G:\2021-12-07_Desy_Messdaten\complete\raw\HA_080\experiments\d5kW_ZW_HA_080.nxs
HA_081 | 4 | 145 | G199 | 1.4307 | (-115,0,2.5) | -115 | 0 | 2.5 | (2,6) | 44543 | G:\2021-12-07_Desy_Messdaten\complete\raw\HA_081\experiments\d5kW_ZW_HA_081.nxs
HA_082 | 4 | 146 | G199 | 1.4307 | (-150,0,2.5) | -150 | 0 | 2.5 | (2,6) | 44543 | G:\2021-12-07_Desy_Messdaten\complete\raw\HA_082\experiments\d5kW_ZW_HA_082.nxs
HA_083 | 1 | 24 | nein | 1.4307 | (-115,0,4) | -115 | 0 | 4 | (2,6) | 44544 | G:\2021-12-07_Desy_Messdaten\complete\raw\HA_083\experiments\d5kW_oZW_HA_083.nxs
HA_085 | 1 | 26 | nein | 1.4307 | (-115,0,8) | -115 | 0 | 8 | (2,6) | 44544 | G:\2021-12-07_Desy_Messdaten\complete\raw\HA_085\experiments\d5kW_oZW_HA_085.nxs | Laser lief beim ersten Anlauf nicht, daher gibt es einen zweiten Anlauf // Messung 85, ältere muss gelöscht werden
HA_086 | 1 | 27 | nein | 1.4307 | (-150,0,8)? | -150 | 0 | 8 | (2,6) | 44544 | G:\2021-12-07_Desy_Messdaten\complete\raw\HA_086\experiments\d5kW_oZW_HA_086.nxs
LAHT_087 | 3 | 265 | nein | S235-HT | (-20,0,12) | -20 | 0 | 12 | (2,6) | 44544 | G:\2021-12-07_Desy_Messdaten\complete\raw\LAHT_087\experiments\d5kW_oZW_LAHT_087.nxs
LAHT_088 | 3 | 271 | nein | S235-HT | (10,0,20) | 10 | 0 | 20 | (2,6) | 44544 | G:\2021-12-07_Desy_Messdaten\complete\raw\LAHT_088\experiments\d5kW_oZW_LAHT_088.nxs
LAHT_089 | 3 | 266 | nein | S235-HT | (-15,0,20) | -15 | 0 | 20 | (2,6) | 44544 | G:\2021-12-07_Desy_Messdaten\complete\raw\LAHT_089\experiments\d5kW_oZW_LAHT_089.nxs
LAHT_090 | 3 | 268 | nein | S235-HT | (-20,0,20) | -20 | 0 | 20 | (2,6) | 44544 | G:\2021-12-07_Desy_Messdaten\complete\raw\LAHT_090\experiments\d5kW_oZW_LAHT_090.nxs
LAHT_091 | 3 | 269 | nein | S235-HT | (-25,0,20) | -25 | 0 | 20 | (2,6) | 44544 | G:\2021-12-07_Desy_Messdaten\complete\raw\LAHT_091\experiments\d5kW_oZW_LAHT_091.nxs
LAHT_092 | 3 | 270 | nein | S235-HT | (-50,0,20) | -50 | 0 | 20 | (2,6) | 44544 | G:\2021-12-07_Desy_Messdaten\complete\raw\LAHT_092\experiments\d5kW_oZW_LAHT_092.nxs
LAHT_093 | 3 | 272 | nein | S235-HT | (-115,0,20) | -115 | 0 | 20 | (2,6) | 44544 | G:\2021-12-07_Desy_Messdaten\complete\raw\LAHT_093\experiments\d5kW_oZW_LAHT_093.nxs | Wegaufnehmer nicht heruntergefahren
LAHT_094 | 3 | 267 | nein | S235-HT | (-150,0,20) | -150 | 0 | 20 | (2,6) | 44544 | G:\2021-12-07_Desy_Messdaten\complete\raw\LAHT_094\experiments\d5kW_oZW_LAHT_094.nxs
LAHT_095 | 3 | 273 | nein | S235-HT | (-150,0,8) | -150 | 0 | 8 | (2,6) | 44544 | G:\2021-12-07_Desy_Messdaten\complete\raw\LAHT_095\experiments\d5kW_oZW_LAHT_095.nxs
LAHT_096_ref | 31 | 274 | nein | S235-HT | (-115,0,8) | -115 | 0 | 8 | (2,6) | 44544 | G:\2021-12-07_Desy_Messdaten\complete\raw\LAHT_096\experiments\d0kW_oZW_LAHT_reference.nxs | ohne laser
LAHT_096 | 3 | 274 | nein | S235-HT | (-115,0,8) | -115 | 0 | 8 | (2,6) | 44544 | G:\2021-12-07_Desy_Messdaten\complete\raw\LAHT_096\experiments\d5kW_oZW_LAHT_096.nxs
LAHT_097 | 3 | 275 | nein | S235-HT | (-50,0,8) | -50 | 0 | 8 | (2,6) | 44544 | G:\2021-12-07_Desy_Messdaten\complete\raw\LAHT_097\experiments\d5kW_oZW_LAHT_097.nxs
LAHT_098 | 3 | 276 | nein | S235-HT | (-25,0,8) | -25 | 0 | 8 | (2,6) | 44544 | G:\2021-12-07_Desy_Messdaten\complete\raw\LAHT_098\experiments\d5kW_oZW_LAHT_098.nxs
LAHT_099 | 3 | 277 | nein | S235-HT | (-20,0,8) | -20 | 0 | 8 | (2,6) | 44544 | G:\2021-12-07_Desy_Messdaten\complete\raw\LAHT_099\experiments\d5kW_oZW_LAHT_099.nxs | scanner war aus
LAHT_100 | 3 | 278 | nein | S235-HT | (-15,0,8) | -15 | 0 | 8 | (2,6) | 44544 | G:\2021-12-07_Desy_Messdaten\complete\raw\LAHT_100\experiments\d5kW_oZW_LAHT_100.nxs
LAHT_101 | 3 | 279 | nein | S235-HT | (10,0,8) | 10 | 0 | 8 | (2,6) | 44544 | G:\2021-12-07_Desy_Messdaten\complete\raw\LAHT_101\experiments\d5kW_oZW_LAHT_101.nxs
HA_102_ref | 11 | 28 | nein | 1.4307 | (10,0,20) | 10 | 0 | 20 | (2,6) | 44544 | G:\2021-12-07_Desy_Messdaten\complete\raw\HA_102\experiments\d0kW_oZW_HA_reference.nxs | ohne laser
HA_102 | 1 | 28 | nein | 1.4307 | (10,0,20) | 10 | 0 | 20 | (2,6) | 44544 | G:\2021-12-07_Desy_Messdaten\complete\raw\HA_102\experiments\d5kW_oZW_HA_102.nxs
HA_103 | 1 | 29 | nein | 1.4307 | (-15,0,20) | -15 | 0 | 20 | (2,6) | 44544 | G:\2021-12-07_Desy_Messdaten\complete\raw\HA_103\experiments\d5kW_oZW_HA_103.nxs | Thermoelement 2 mm gelöst
HA_104 | 1 | 30 | nein | 1.4307 | (-20,0,20) | -20 | 0 | 20 | (2,6) | 44544 | G:\2021-12-07_Desy_Messdaten\complete\raw\HA_104\experiments\d5kW_oZW_HA_104.nxs
HA_105 | 1 | 31 | nein | 1.4307 | (-25,0,20) | -25 | 0 | 20 | (2,6) | 44544 | G:\2021-12-07_Desy_Messdaten\complete\raw\HA_105\experiments\d5kW_oZW_HA_105.nxs | Thermoelement 2 mm gelöst
HA_106 | 1 | 33 | nein | 1.4307 | (-50,0,20) | -50 | 0 | 20 | - | 44544 | G:\2021-12-07_Desy_Messdaten\complete\raw\HA_106\experiments\d5kW_oZW_HA_106.nxs | TC vergessen anzuschließen. Anmerkung: Eine Bohrung für Stifte an Probe mit der Schlagzahl 032 ist zu weit unten und kann nicht eingespannt werden.
HA_107 | 1 | 34 | nein | 1.4307 | (-115,0,20) | -115 | 0 | 20 | (2,6) | 44544 | G:\2021-12-07_Desy_Messdaten\complete\raw\HA_107\experiments\d5kW_oZW_HA_107.nxs
HA_108 | 1 | 35 | nein | 1.4307 | (-150,0,20) | -150 | 0 | 20 | - | 44544 | G:\2021-12-07_Desy_Messdaten\complete\raw\HA_108\experiments\d5kW_oZW_HA_108.nxs
HA_109 | 4 | 147 | G199 | 1.4307 | (-25,0,12) | -25 | 0 | 12 | - | 44544 | G:\2021-12-07_Desy_Messdaten\complete\raw\HA_109\experiments\d5kW_oZW_HA_109.nxs
HA_110 | 4 | 148 | G199 | 1.4307 | (-25,0,8) | -25 | 0 | 8 | - | 44544 | G:\2021-12-07_Desy_Messdaten\complete\raw\HA_110\experiments\d5kW_oZW_HA_110.nxs
HA_111 | 4 | 149 | G199 | 1.4307 | (-25,0,4) | -25 | 0 | 4 | - | 44544 | G:\2021-12-07_Desy_Messdaten\complete\raw\HA_111\experiments\d5kW_oZW_HA_111.nxs
HA_112 | 4 | 150 | G199 | 1.4307 | (-25,0,2.5) | -25 | 0 | 2.5 | - | 44544 | G:\2021-12-07_Desy_Messdaten\complete\raw\HA_112\experiments\d5kW_oZW_HA_112.nxs
LAHT_114 | 5 | 290 | G199 | S235-HT | (-20,0,2.5) | -20 | 0 | 2.5 | - | 44544 | G:\2021-12-07_Desy_Messdaten\complete\raw\LAHT_114\experiments\d5kW_ZW_LAHT_114.nxs | Bessere Nahtüberhöhung, wird so genommen
LAHT_115 | 5 | 291 | G199 | S235-HT | (-25,0,2.5) | -25 | 0 | 2.5 | - | 44544 | G:\2021-12-07_Desy_Messdaten\complete\raw\LAHT_115\experiments\d5kW_ZW_LAHT_115.nxs | Nahtüberhöhung etwas unregelmäßig gegen Ende
LAHT_116 | 5 | 293 | G199 | S235-HT | (-50,0,2.5) | -50 | 0 | 2.5 | - | 44544 | G:\2021-12-07_Desy_Messdaten\complete\raw\LAHT_116\experiments\d5kW_ZW_LAHT_116.nxs
LAHT_117 | 5 | 296 | G199 | S235-HT | (-50,0,4) | -50 | 0 | 4 | (2,6) | 44544 | G:\2021-12-07_Desy_Messdaten\complete\raw\LAHT_117\experiments\d5kW_ZW_LAHT_117.nxs
LAHT_118 | 5 | 302 | G199 | S235-HT | (-25,0,4) | -25 | 0 | 4 | (2,6) | 44544 | G:\2021-12-07_Desy_Messdaten\complete\raw\LAHT_118\experiments\d5kW_ZW_LAHT_118.nxs
LAHT_119 | 5 | 304 | G199 | S235-HT | (-20,0,4) | -20 | 0 | 4 | (2,6) | 44544 | G:\2021-12-07_Desy_Messdaten\complete\raw\LAHT_119\experiments\d5kW_ZW_LAHT_119.nxs
LAHT_120 | 5 | 305 | G199 | S235-HT | (-20,0,8) | -20 | 0 | 8 | (2) | 44544 | G:\2021-12-07_Desy_Messdaten\complete\raw\LAHT_120\experiments\d5kW_ZW_LAHT_120.nxs | Naht in der Probenmitte abgesackt, NV vermutlich zu tief
LAHT_121 | 5 | 306 | G199 | S235-HT | (-25,0,8) | -25 | 0 | 8 | (2,6) | 44544 | G:\2021-12-07_Desy_Messdaten\complete\raw\LAHT_121\experiments\d5kW_ZW_LAHT_121.nxs
LAHT_123 | 5 | 310 | G199 | S235-HT | (-50,0,8) | -50 | 0 | 8 | (2,6) | 44544 | G:\2021-12-07_Desy_Messdaten\complete\raw\LAHT_123\experiments\d5kW_ZW_LAHT_123.nxs
LA_125 | 6 | 282 | G199 | S235 | (-50,0,8) | -50 | 0 | 8 | (2,6) | 44544 | G:\2021-12-07_Desy_Messdaten\complete\raw\LA_125\experiments\d5kW_ZW_LA_125.nxs | Thermoelement abgefallen vermutl. 2 mm
LA_126 | 6 | 284 | G199 | S235 | (-25,0,8) | -25 | 0 | 8 | (2,6) | 44544 | G:\2021-12-07_Desy_Messdaten\complete\raw\LA_126\experiments\d5kW_ZW_LA_126.nxs
LA_127 | 6 | 285 | G199 | S235 | (-20,0,8) | -20 | 0 | 8 | (2,6) | 44544 | G:\2021-12-07_Desy_Messdaten\complete\raw\LA_127\experiments\d5kW_ZW_LA_127.nxs | -
LA_128 | 6 | 286 | G199 | S235 | (-20,0,4) | -20 | 0 | 4 | (2,6) | 44544 | G:\2021-12-07_Desy_Messdaten\complete\raw\LA_128\experiments\d5kW_ZW_LA_128.nxs
LA_129 | 6 | 287 | G199 | S235 | (-25,0,4) | -25 | 0 | 4 | (2,6) | 44544 | G:\2021-12-07_Desy_Messdaten\complete\raw\LA_129\experiments\d5kW_ZW_LA_129.nxs
LA_130 | 6 | 292 | G199 | S235 | (-50,0,4) | -50 | 0 | 4 | (2,6) | 44544 | G:\2021-12-07_Desy_Messdaten\complete\raw\LA_130\experiments\d5kW_ZW_LA_130.nxs
LA_132 | 6 | 318 | G199 | S235 | (-50,0,2.5) | -50 | 0 | 2.5 | (2,6) | 44544 | G:\2021-12-07_Desy_Messdaten\complete\raw\LA_132\experiments\d5kW_ZW_LA_132.nxs | WDH von LA_131
LA_133 | 6 | 324 | G199 | S235 | (-25,0,2.5) | -25 | 0 | 2.5 | (2,6) | 44544 | G:\2021-12-07_Desy_Messdaten\complete\raw\LA_133\experiments\d5kW_ZW_LA_133.nxs | Wegaufnehmer nicht heruntergefahren
LA_134 | 6 | 317 | G199 | S235 | (-20,0,2.5) | -20 | 0 | 2.5 | (2,6) | 44544 | G:\2021-12-07_Desy_Messdaten\complete\raw\LA_134\experiments\d5kW_ZW_LA_134.nxs
LA_135 | 7 | 312 | G3Si3 | S235 | (-20,0,2.5) | -20 | 0 | 2.5 | (2,6) | 44544 | G:\2021-12-07_Desy_Messdaten\complete\raw\LA_135\experiments\d5kW_ZW_LA_135.nxs
LA_137 | 7 | 300 | G3Si3 | S235 | (-50,0,2.5) | -50 | 0 | 2.5 | (2,6) | 44544 | G:\2021-12-07_Desy_Messdaten\complete\raw\LA_137\experiments\d5kW_ZW_LA_137.nxs
LA_138 | 7 | 299 | G3Si3 | S235 | (-50,0,4) | -50 | 0 | 4 | (2,6) | 44544 | G:\2021-12-07_Desy_Messdaten\complete\raw\LA_138\experiments\d5kW_ZW_LA_138.nxs
LA_140 | 7 | 297 | G3Si3 | S235 | (-25,0,4) | -25 | 0 | 4 | (2,6) | 44544 | G:\2021-12-07_Desy_Messdaten\complete\raw\LA_140\experiments\d5kW_ZW_LA_140.nxs | WDH LA_139
LA_141 | 7 | 295 | G3Si3 | S235 | (-20,0,4) | -20 | 0 | 4 | (2,6) | 44544 | G:\2021-12-07_Desy_Messdaten\complete\raw\LA_141\experiments\d5kW_ZW_LA_141.nxs | Tehermo1 gelöst, mit Klebeband befestigt, Messung nichtOK
LA_142 | 7 | 294 | G3Si3 | S235 | (-20,0,8) | -20 | 0 | 8 | (2,6) | 44544 | G:\2021-12-07_Desy_Messdaten\complete\raw\LA_142\experiments\d5kW_ZW_LA_142.nxs | Thermo1 auffällig
LA_143 | 7 | 287 | G3Si3 | S235 | (-25,0,8) | -25 | 0 | 8 | (2,6) | 44544 | G:\2021-12-07_Desy_Messdaten\complete\raw\LA_143\experiments\d5kW_ZW_LA_143.nxs
LA_144 | 7 | 331 | G3Si3 | S235 | (-50,0,8) | -50 | 0 | 8 | (2,6) | 44544 | G:\2021-12-07_Desy_Messdaten\complete\raw\LA_144\experiments\d5kW_ZW_LA_144.nxs
LA_145 | 7 | 332 | G3Si3 | S235 | (-25,0,2.5) | -25 | 0 | 2.5 | (2,6) | 44544 | G:\2021-12-07_Desy_Messdaten\complete\raw\LA_145\experiments\d5kW_ZW_LA_145.nxs | WDH von Versuch LA_136
HA_147 | 1 | 38 | nein | 1.4307 | (-20,0,1) | -20 | 0 | 1 | (2,6) | 44544 | G:\2021-12-07_Desy_Messdaten\complete\raw\HA_147\experiments\d5kW_oZW_HA_147.nxs
HA_148 | 1 | 39 | nein | 1.4307 | (-15,0,4) | -15 | 0 | 4 | (2,6) | 44545 | G:\2021-12-07_Desy_Messdaten\complete\raw\HA_148\experiments\d5kW_oZW_HA_148.nxs | Thermoelement 2 mm gelöst
HA_149 | 1 | 40 | nein | 1.4307 | (-15,0,8) | -15 | 0 | 8 | (2,6) | 44545 | G:\2021-12-07_Desy_Messdaten\complete\raw\HA_149\experiments\d5kW_oZW_HA_149.nxs
HA_150 | 1 | 51 | nein | 1.4307 | (10,0,8) | 10 | 0 | 8 | (2,6) | 44545 | G:\2021-12-07_Desy_Messdaten\complete\raw\HA_150\experiments\d5kW_oZW_HA_150.nxs
HA_151 | 1 | 53 | nein | 1.4307 | (10,0,12) | 10 | 0 | 12 | (2,6) | 44545 | G:\2021-12-07_Desy_Messdaten\complete\raw\HA_151\experiments\d5kW_oZW_HA_151.nxs
HA_152 | 1 | 52 | nein | 1.4307 | (0,0,20) | 0 | 0 | 20 | (2,6) | 44545 | G:\2021-12-07_Desy_Messdaten\complete\raw\HA_152\experiments\d5kW_oZW_HA_152.nxs
LAHT_153 | 3 | 313 | nein | S235-HT | (0,0,20) | 0 | 0 | 20 | (2,6) | 44545 | G:\2021-12-07_Desy_Messdaten\complete\raw\LAHT_153\experiments\d5kW_oZW_LAHT_153.nxs
LAHT_154 | 3 | 316 | nein | S235-HT | (10,0,4) | 10 | 0 | 4 | (2,6) | 44545 | G:\2021-12-07_Desy_Messdaten\complete\raw\LAHT_154\experiments\d5kW_oZW_LAHT_154.nxs
LAHT_155 | 3 | 320 | nein | S235-HT | (-15,0,4) | -15 | 0 | 4 | (2,6) | 44545 | G:\2021-12-07_Desy_Messdaten\complete\raw\LAHT_155\experiments\d5kW_oZW_LAHT_155.nxs
LAHT_156 | 3 | 315 | nein | S235-HT | (-20,0,4) | -20 | 0 | 4 | (2,6) | 44545 | G:\2021-12-07_Desy_Messdaten\complete\raw\LAHT_156\experiments\d5kW_oZW_LAHT_156.nxs
LAHT_157 | 3 | 326 | nein | S235-HT | (-150,0,4) | -150 | 0 | 4 | (2,6) | 44545 | G:\2021-12-07_Desy_Messdaten\complete\raw\LAHT_157\experiments\d5kW_oZW_LAHT_157.nxs
LAHT_158 | 3 | 327 | nein | S235-HT | (-20,0,2.5) | -20 | 0 | 2.5 | (2,6) | 44545 | G:\2021-12-07_Desy_Messdaten\complete\raw\LAHT_158\experiments\d5kW_oZW_LAHT_158.nxs | Thermoelement 2 mm gelöst
LAHT_159_refrence_1-0 | 31 | 280 | nein | S235-HT | (0,0,1) | 0 | 0 | 1 | - | 44545 | G:\2021-12-07_Desy_Messdaten\complete\raw\LAHT_159\experiments\d0kW_oZW_LAHT_159_reference_1-0.nxs | ohne laser
LAHT_159_refrence_2-5 | 31 | 280 | nein | S235-HT | (0,0,2.5) | 0 | 0 | 2.5 | - | 44545 | G:\2021-12-07_Desy_Messdaten\complete\raw\LAHT_159\experiments\d0kW_oZW_LAHT_159_reference_2-5.nxs | ohne laser
LAHT_159_refrence_4-0 | 31 | 280 | nein | S235-HT | (0,0,4) | 0 | 0 | 4 | - | 44545 | G:\2021-12-07_Desy_Messdaten\complete\raw\LAHT_159\experiments\d0kW_oZW_LAHT_159_reference_4-0.nxs | ohne laser
LAHT_159_refrence_8-0 | 31 | 280 | nein | S235-HT | (0,0,8) | 0 | 0 | 8 | - | 44545 | G:\2021-12-07_Desy_Messdaten\complete\raw\LAHT_159\experiments\d0kW_oZW_LAHT_159_reference_8-0.nxs | ohne laser
LAHT_159_refrence_12-0 | 31 | 280 | nein | S235-HT | (0,0,12) | 0 | 0 | 12 | - | 44545 | G:\2021-12-07_Desy_Messdaten\complete\raw\LAHT_159\experiments\d0kW_oZW_LAHT_159_reference_12-0.nxs | ohne laser
LAHT_159_refrence_20-0 | 31 | 280 | nein | S235-HT | (0,0,20) | 0 | 0 | 20 | - | 44545 | G:\2021-12-07_Desy_Messdaten\complete\raw\LAHT_159\experiments\d0kW_oZW_LAHT_159_reference_20-0.nxs | ohne laser
HA_160_refrence_20-0 | 11 | 54 | nein | 1.4307 | (0,0,20) | 0 | 0 | 20 | - | 44545 | G:\2021-12-07_Desy_Messdaten\complete\raw\HA_160\experiments\d0kW_oZW_HA_160_reference_20-0.nxs | ohne laser
HA_160_refrence_12-0 | 11 | 54 | nein | 1.4307 | (0,0,12) | 0 | 0 | 12 | - | 44545 | G:\2021-12-07_Desy_Messdaten\complete\raw\HA_160\experiments\d0kW_oZW_HA_160_reference_12-0.nxs | ohne laser
HA_160_refrence_8-0 | 11 | 54 | nein | 1.4307 | (0,0,8) | 0 | 0 | 8 | - | 44545 | G:\2021-12-07_Desy_Messdaten\complete\raw\HA_160\experiments\d0kW_oZW_HA_160_reference_8-0.nxs | ohne laser
HA_160_refrence_4-0 | 11 | 54 | nein | 1.4307 | (0,0,4.0) | 0 | 0 | 4 | - | 44545 | G:\2021-12-07_Desy_Messdaten\complete\raw\HA_160\experiments\d0kW_oZW_HA_160_reference_4-0.nxs | ohne laser
HA_160_refrence_2-5 | 11 | 54 | nein | 1.4307 | (0,0,2.5) | 0 | 0 | 2.5 | - | 44545 | G:\2021-12-07_Desy_Messdaten\complete\raw\HA_160\experiments\d0kW_oZW_HA_160_reference_2-5.nxs | ohne laser
HA_160_refrence_1-0 | 11 | 54 | nein | 1.4307 | (0,0,1) | 0 | 0 | 1 | - | 44545 | G:\2021-12-07_Desy_Messdaten\complete\raw\HA_160\experiments\d0kW_oZW_HA_160_reference_1-0.nxs | ohne laser
LA_161_refrence_1-0 | 61 | 283 | nein | S235 | (0,0,1) | 0 | 0 | 1 | - | 44545 | G:\2021-12-07_Desy_Messdaten\complete\raw\LA_161\experiments\d0kW_oZW_LA_161_reference_1-0.nxs | ohne laser
LA_161_refrence_2-5 | 61 | 283 | nein | S235 | (0,0,2.5) | 0 | 0 | 2.5 | - | 44545 | G:\2021-12-07_Desy_Messdaten\complete\raw\LA_161\experiments\d0kW_oZW_LA_161_reference_2-5.nxs | ohne laser
LA_161_refrence_4-0 | 61 | 283 | nein | S235 | (0,0,4) | 0 | 0 | 4 | - | 44545 | G:\2021-12-07_Desy_Messdaten\complete\raw\LA_161\experiments\d0kW_oZW_LA_161_reference_4-0.nxs | ohne laser
LA_161_refrence_8-0 | 61 | 283 | nein | S235 | (0,0,8) | 0 | 0 | 8 | - | 44545 | G:\2021-12-07_Desy_Messdaten\complete\raw\LA_161\experiments\d0kW_oZW_LA_161_reference_8-0.nxs | ohne laser
HA_160_refrence_unclamped_4-0 | 12 | 54 | nein | 1.4307 | (0,0,4.0) | 0 | 0 | 4 | - | 44545 | G:\2021-12-07_Desy_Messdaten\complete\raw\HA_160\experiments\d0kW_oZW_HA_160_reference_unclamped_4-0.nxs | ohne laser
HA_160_refrence_unclamped_2-5 | 12 | 54 | nein | 1.4307 | (0,0,2.5) | 0 | 0 | 2.5 | - | 44545 | G:\2021-12-07_Desy_Messdaten\complete\raw\HA_160\experiments\d0kW_oZW_HA_160_reference_unclamped_2-5.nxs | ohne laser
LAHT_159_refrence_unclamped_4-0 | 32 | 280 | nein | S235 | (0,0,2.5) | 0 | 0 | 4 | - | 44545 | G:\2021-12-07_Desy_Messdaten\complete\raw\LAHT_159\experiments\d0kW_oZW_LAHT_159_reference_unclamped_4-0.nxs | ohne laser
LAHT_159_refrence_unclamped_2-5 | 32 | 280 | nein | S236 | (0,0,2.5) | 0 | 0 | 2.5 | - | 44546 | G:\2021-12-07_Desy_Messdaten\complete\raw\LAHT_159\experiments\d0kW_oZW_LAHT_159_reference_unclamped_2-5.nxs